## RAW_MAT
OBJ_ID_MAT | Object_Name | Dimensions | Unit_Of_Measure | International_Standard | Basic_Material2 | Remarks | Mass | Density | eur_kg
MAT0001 | ROUND BAR | 22h11 | M | EN 10278 | 11SMn30 EN ISO 683-4 | Free-cutting steel | 2.98404876 | 7.85e-06 | 12
MAT0002 | ROUND BAR | 16 | M | EN 10060 | 16MnCr5 EN 10084 | Case hardening steel | 1.57834 | 7.85e-06 | 14
MAT0003 | ROUND BAR | 35 | M | EN 10060 | 20NiCrMo2-2 EN 10084 | Case hardening steel | 7.54876 | 7.85e-06 | 9
MAT0004 | ROUND BAR | 12 | M | EN 10060 | 21CrMoV5-7 EN 10269 | High temperature steel | 0.887364 | 7.85e-06 | 7
MAT0005 | ROUND BAR | 250 | M | EN 10060 | 34CrNiMo6 EN 10083-3 | Quenched and tempered steel | 385.337 | 7.85e-06 | 13
MAT0006 | ROUND BAR | 80 | M | EN 10060 | 42CrMo4+QT EN 10083-3 | Quenched and tempered steel | 39.2072 | 7.85e-06 | 6
MAT0007 | ROUND BAR | 40 | M | EN ISO 8062-3 | CuAl10Fe5Ni5-C-GZ EN 1982 | Copper alloy | 9.550464 | 7.6e-06 | 7
MAT0008 | ROUND BAR | 72 | M | EN ISO 8062-3 | CuSn12-C EN 1982 | Copper alloy | 35.8293 | 8.8e-06 | 10
MAT0009 | ROUND BAR | 65 | M |  | EN-GJS-700-2 EN 1563 | Nodular cast iron | 23.891868 | 7.2e-06 | 11
MAT0010 | ROUND BAR | 38 | M | EN 10060 | X17CrNi16-2 EN 10088-3 | Martensitic stainless steel | 8.73269 | 7.7e-06 | 7
MAT0011 | ROUND BAR | 45 | M | EN 10060 | X20Cr13 EN 10088-3 | Martensitic stainless steel | 12.2463 | 7.7e-06 | 12
MAT0012 | ROUND BAR | 45 | M | EN 10060 | X2CrNiMoN22-5-3 EN 10088-3 | Duplex stainless steel | 12.4054 | 7.8e-06 | 11
MAT0013 | ROUND BAR | 100 | M | EN 10060 | X39CrMo17-1 EN 10088-3 | Martensitic stainless steel | 60.4758 | 7.7e-06 | 13
MAT0014 | ROUND BAR | 30 | M | EN 10060 | X5CrNiMo17-12-2 EN 10088-3 | Austenitic stainless steel | 5.65488 | 8e-06 | 6
MAT0015 | ROUND BAR | 50 | M | EN 10060 | X6CrNiMoTi17-12-2 EN 10088-3 | Austenitic stainless steel | 15.7 | 8e-06 | 14
MAT0016 | ROUND BAR | 40 | M | EN 10060 | NiCr20TiAl+AT EN 10269 | Nickel-based superalloy | 10.3044 | 8.2e-06 | 13
MAT0017 | ROUND BAR | 170 | M | EN 10060 | 18CrNiMo7-6+A EN 10084 | Case hardening steel | 178.089 | 7.85e-06 | 14
MAT0018 | ROUND BAR | 140 | M | EN 10060 | 20MnCr5+A EN ISO 683-3 | Case hardening steel | 120.78 | 7.85e-06 | 11
MAT0019 | ROUND BAR | 300 | M | EN 10060 | 13CrMo4-5 EN 10273 | High temperature steel | 554.8838024 | 7.85e-06 | 14
MAT0020 | ROUND BAR | 30 | M | EN 10060 | 31CrMoV9+QT EN 10085 | Nitriding steel | 5.548851 | 7.85e-06 | 14
MAT0021 | ROUND BAR | 14 | M | EN 10060 | X5CrNi18-10 EN 10088-3 | Austenitic stainless steel | 1.21611336 | 7.9e-06 | 15
MAT0022 | ROUND BAR | 85 | M | EN 10060 | X4CrNiMo16-5-1 EN 10088-3 | Martensitic stainless steel | 43.6937 | 7.7e-06 | 15
MAT0023 | ROUND BAR | 23 | M | EN 10060 | X6NiCrTiMoV | Austenitic creep-resisting stainless steel | 3.3238128 | 8e-06 | 7
MAT0024 | ROUND BAR | 100 | M | EN 10060 | X39CrMo17-1+QT EN 10088-3 | Martensitic stainless steel | 60.4758 | 7.7e-06 | 5
MAT0025 | ROUND BAR | 46 | M | EN 10060 | X3CrNiMoN27-5-2 EN 10088-3 | Duplex stainless steel | 12.96286992 | 7.8e-06 | 12
MAT0026 | ROUND BAR | 75 | M | EN ISO 8062-3 | CuAl10Fe5Ni5-C-GC EN 1982 | Copper alloy | 33.57585 | 7.6e-06 | 9
MAT0027 | ROUND BAR | 16 | M | EN 12164 | CuZn37Mn3Al2PbSi EN 12164 | Copper alloy | 1.62861 | 8.1e-06 | 9
MAT0028 | ROUND BAR | 40 | M | EN 12163 | CuNi10Fe1Mn EN 12163 | Copper alloy | 11.1841 | 8.9e-06 | 14
MAT0029 | ROUND BAR | 55 | M | EN 10060 | 20NiCrMo2-2+A EN ISO 683-3 | Case hardening steel | 18.65030475 | 7.85e-06 | 9
MAT0030 | ROUND BAR | 30 | M | EN 10060 | X22CrMoV12-1+QT EN 10269 | High temperature steel | 5.442822 | 7.7e-06 | 6
MAT0031 | ROUND BAR | 30h11 | M | EN 10278 | 11SMnPb30 EN 10087 | Free-cutting steel | 5.54885 | 7.85e-06 | 6
MAT0032 | ROUND BAR | 140 | M | EN 10272 | X2CrNiMoN22-5-3 EN 10272 | Duplex stainless steel | 120.072 | 7.8e-06 | 12
MAT0033 | ROUND BAR | 65 | M | EN 10060 | 42CrMoS4+QT EN 10083-3 | Quenched and tempered steel | 26.0355 | 7.85e-06 | 14
MAT0034 | ROUND BAR | 12 | M | EN 12163 | CuAl10Ni5Fe4 EN 12163 | Copper alloy | 0.85 | 7.6e-06 | 7
MAT0035 | ROUND BAR | 90 | M | EN 10060 | X8CrCoNiMo10-6 EN 10302 | Martensitic creep-resisting steel | 49.6215 | 7.8e-06 | 8
MAT0036 | ROUND BAR | 220 | M | EN 10060 | X2CrNi18-9 EN 10088-3 | Austenitic stainless steel | 300.3048418 | 7.9e-06 | 6
MAT0037 | ROUND BAR | 10 | M | EN 10060 | X10CrAlSi18 EN 10095 | Ferritic heat-resisting stainless steel | 0.604757 | 7.7e-06 | 7
MAT0038 | ROUND BAR | 300 | M | EN 10060 | X2CrNiMo17-12-2 EN 10272 | Austenitic stainless steel for pressure purposes | 565.4866776 | 8e-06 | 10
MAT0039 | ROUND BAR | 70 | M | EN 10060 | 34CrAlNi7-10+QT EN 10085 | Nitriding steel | 30.0179 | 7.8e-06 | 12
MAT0040 | ROUND BAR | 20 | M | EN 10060 | X5CrNiCuNb16-4 EN 10088-3 | Precipitation hardening stainless steel | 2.45044 | 7.8e-06 | 7
Note on C1: [Kommenttiketju] Excel-versiosi avulla voit lukea tämän kommenttiketjun, mutta siihen tehdyt muutokset poistetaan, jos tiedosto avataan uudemmassa Excel-versiossa. Lisätietoja: https://go.microsoft.com/fwlink/?linkid=870924 Kommentti: Diameter in mm
Note on H1: [Kommenttiketju] Excel-versiosi avulla voit lukea tämän kommenttiketjun, mutta siihen tehdyt muutokset poistetaan, jos tiedosto avataan uudemmassa Excel-versiossa. Lisätietoja: https://go.microsoft.com/fwlink/?linkid=870924 Kommentti: kg(mass)/m(unit)